## Лист2
Таблица «METAL» (Данные обрабатываемого материала)
№ | Тип материала | Группа материалов | Марка материала ГОСТ | Прочность на разрыв | Твёрдость | Удельная сила резания | Прочность при разрыве эталона | Твёрдость эталона | mc
|  | SMG | M_marka | Mpa | HB | KC | Etal_mpa | Etal_HB | mc | Etal_name
1 | Низколегированные ферритные стали, C < 0.25%. Низколегированные сварочные конструкционные стали | P2 | Ст0 | 460 | 105 | 1600 | 420 |  | 0.23 | S235JRG2
2 | Низколегированные ферритные стали, C < 0.25%. Низколегированные сварочные конструкционные стали | P2 | ВСт2кп | 460 | 105 | 1600 | 420 |  | 0.23 | S235JRG2
3 | Низколегированные ферритные стали, C < 0.25%. Низколегированные сварочные конструкционные стали | P2 | ВСт2сп | 460 | 105 | 1600 | 420 |  | 0.23 | S235JRG2
4 | Низколегированные ферритные стали, C < 0.25%. Низколегированные сварочные конструкционные стали | P2 | Ст3кп | 420 | 131 | 1600 | 420 |  | 0.23 | S235JRG2
5 | Низколегированные ферритные стали, C < 0.25%. Низколегированные сварочные конструкционные стали | P2 | ВСт3пс | 400 | 124 | 1600 | 420 |  | 0.23 | S235JRG2
6 | Низколегированные ферритные стали, C < 0.25%. Низколегированные сварочные конструкционные стали | P2 | ВСт3сп | 400 | 124 | 1600 | 420 |  | 0.23 | S235JRG2
7 | Низколегированные ферритные стали, C < 0.25%. Низколегированные сварочные конструкционные стали | P2 | Ст3Гпс | 400 | 124 | 1600 | 420 |  | 0.23 | S235JRG2
8 | Низколегированные ферритные стали, C < 0.25%. Низколегированные сварочные конструкционные стали | P2 | Ст4кп | 465 | 143 | 1600 | 420 |  | 0.23 | S235JRG2
9 | Низколегированные ферритные стали, C < 0.25%. Низколегированные сварочные конструкционные стали | P2 | Ст4пс | 480 | 143 | 1600 | 420 |  | 0.23 | S235JRG2
10 | Низколегированные ферритные стали, C < 0.25%. Низколегированные сварочные конструкционные стали | P2 | Ст4сп | 435 | 143 | 1600 | 420 |  | 0.23 | S235JRG2
11 | Низколегированные ферритные стали, C < 0.25%. Низколегированные сварочные конструкционные стали | P2 | Ст6пс | 600 | 197 | 1600 | 420 |  | 0.23 | S235JRG2
12 | Низколегированные ферритные стали, C < 0.25%. Низколегированные сварочные конструкционные стали | P2 | Ст6сп | 600 | 197 | 1600 | 420 |  | 0.23 | S235JRG2
13 | Низколегированные ферритные стали, C < 0.25%. Низколегированные сварочные конструкционные стали | P2 | 8 | 315 | 131 | 1600 | 420 |  | 0.23 | S235JRG2
14 | Низколегированные ферритные стали, C < 0.25%. Низколегированные сварочные конструкционные стали | P2 | 08пс | 315 | 131 | 1600 | 420 |  | 0.23 | S235JRG2
15 | Низколегированные ферритные стали, C < 0.25%. Низколегированные сварочные конструкционные стали | P2 | 08кп | 315 | 131 | 1600 | 420 |  | 0.23 | S235JRG2
16 | Низколегированные ферритные стали, C < 0.25%. Низколегированные сварочные конструкционные стали | P2 | 10 | 335 | 105 | 1600 | 420 |  | 0.23 | S235JRG2
17 | Низколегированные ферритные стали, C < 0.25%. Низколегированные сварочные конструкционные стали | P2 | 10пс | 450 | 105 | 1600 | 420 |  | 0.23 | S235JRG2
18 | Низколегированные ферритные стали, C < 0.25%. Низколегированные сварочные конструкционные стали | P2 | 10кп | 450 | 105 | 1600 | 420 |  | 0.23 | S235JRG2
19 | Ферритные/перлитные стали, C < 0.25%. Сварочные конструкционные стали. Поверхностно упрочненные стали | P3 | ВСт5пс | 640 | 158 | 1800 | 550 |  | 0.14 | 16 MnCr 5
20 | Ферритные/перлитные стали, C < 0.25%. Сварочные конструкционные стали. Поверхностно упрочненные стали | P3 | ВСт5сп | 640 | 158 | 1800 | 550 |  | 0.14 | 16 MnCr 5
21 | Низколегированные ферритные стали, C < 0.25%. Низколегированные сварочные конструкционные стали | P2 | 15 | 372.5 | 149 | 1600 | 420 |  | 0.23 | S235JRG2
22 | Низколегированные ферритные стали, C < 0.25%. Низколегированные сварочные конструкционные стали | P2 | 15пс | 450 | 143 | 1600 | 420 |  | 0.23 | S235JRG2
23 | Низколегированные ферритные стали, C < 0.25%. Низколегированные сварочные конструкционные стали | P2 | 15кп | 450 | 143 | 1600 | 420 |  | 0.23 | S235JRG2
24 | Низколегированные ферритные стали, C < 0.25%. Низколегированные сварочные конструкционные стали | P2 | 20 | 390 | 163 | 1600 | 420 |  | 0.23 | S235JRG2
25 | Низколегированные ферритные стали, C < 0.25%. Низколегированные сварочные конструкционные стали | P2 | 20пс | 440 | 163 | 1600 | 420 |  | 0.23 | S235JRG2
26 | Низколегированные ферритные стали, C < 0.25%. Низколегированные сварочные конструкционные стали | P2 | 20кп | 440 | 163 | 1600 | 420 |  | 0.23 | S235JRG2
27 | Автоматные стали. Низколигированные стали. | P1 | А12 | 410 | 160 | 1500 | 385 |  | 0.14 | 11 SMn30
28 | Автоматные стали. Низколигированные стали. | P1 | А20 | 450 | 168 | 1500 | 385 |  | 0.14 | 11 SMn30
29 | Автоматные стали. Низколигированные стали. | P1 | А30 | 510 | 185 | 1500 | 385 |  | 0.14 | 11 SMn30
30 | Автоматные стали. Низколигированные стали. | P1 | А40Г | 590 | 207 | 1500 | 385 |  | 0.14 | 11 SMn30
31 | Низколегированные ферритные стали, C < 0.25%. Низколегированные сварочные конструкционные стали | P2 | 25 | 275 | 170 | 1600 | 420 |  | 0.23 | S235JRG2
32 | Низколегированные конструкционные стали общего назначения, 0,25% < C < 0,65%. Низколегированные закаленные и отпущенные стали | P4 | 09Г2С | 520 | 170 | 2000 | 660 |  | 0.15 | C 45E
33 | Ферритные/перлитные стали, C < 0.25%. Сварочные конструкционные стали. Поверхностно упрочненные стали | P3 | 30 | 460 | 143 | 1800 | 550 |  | 0.14 | 16 MnCr 5
34 | Ферритные/перлитные стали, C < 0.25%. Сварочные конструкционные стали. Поверхностно упрочненные стали | P3 | 35 | 510 | 150 | 1800 | 550 |  | 0.14 | 16 MnCr 5
35 | Ферритные/перлитные стали, C < 0.25%. Сварочные конструкционные стали. Поверхностно упрочненные стали | P3 | 40 | 520 | 170 | 1800 | 550 |  | 0.14 | 16 MnCr 5
36 | Низколегированные конструкционные стали общего назначения, 0,25% < C < 0,65%. Низколегированные закаленные и отпущенные стали | P4 | 45 | 660 | 175 | 2000 | 660 |  | 0.15 | C 45E
37 | Низколегированные конструкционные стали общего назначения, 0,25% < C < 0,65%. Низколегированные закаленные и отпущенные стали | P4 | 55 | 800 | 255 | 2000 | 660 |  | 0.15 | C 45E
38 | Низколегированные конструкционные стали общего назначения, 0,25% < C < 0,65%. Низколегированные закаленные и отпущенные стали | P4 | 15Г | 515 | 163 | 2000 | 660 |  | 0.15 | C 45E
39 | Низколегированные конструкционные стали общего назначения, 0,25% < C < 0,65%. Низколегированные закаленные и отпущенные стали | P4 | 30Г | 570 | 187 | 2000 | 660 |  | 0.15 | C 45E
40 | Низколегированные конструкционные стали общего назначения, 0,25% < C < 0,65%. Низколегированные закаленные и отпущенные стали | P4 | 35Г | 630 | 207 | 2000 | 660 |  | 0.15 | C 45E
41 | Низколегированные конструкционные стали общего назначения, 0,25% < C < 0,65%. Низколегированные закаленные и отпущенные стали | P4 | 10Г2 | 430 | 145 | 2000 | 660 |  | 0.15 | C 45E
42 | Ферритные/перлитные стали, C < 0.25%. Сварочные конструкционные стали. Поверхностно упрочненные стали | P3 | 20XГСФЛ | 550 | 192 | 1800 | 550 |  | 0.14 | 16 MnCr 5
43 | Низколегированные конструкционные стали общего назначения, 0,25% < C < 0,65%. Низколегированные закаленные и отпущенные стали | P4 | 30ГСЛ | 515 | 156 | 2000 | 660 |  | 0.15 | C 45E
44 | Конструкционные стали, 0,25% < C < 0,65%. Закаленные и отпущенные стали | P5 | 30ХГСФЛ | 686 | 238 | 2020 | 700 |  | 0.18 | 42 CrMo 4
45 | Ферритные/перлитные стали, C < 0.25%. Сварочные конструкционные стали. Поверхностно упрочненные стали | P3 | 20ХМЛ | 460 | 157 | 1800 | 550 |  | 0.14 | 16 MnCr 5
46 | Конструкционные стали, 0,25% < C < 0,65%. Закаленные и отпущенные стали | P5 | 30ХГФРЛ | 700 | 228 | 2020 | 700 |  | 0.18 | 42 CrMo 4
47 | Низколегированные конструкционные стали общего назначения, 0,25% < C < 0,65%. Низколегированные закаленные и отпущенные стали | P4 | 35ГЛ | 575 | 205 | 2000 | 660 |  | 0.15 | C 45E
48 | Конструкционные стали, 0,25% < C < 0,65%. Закаленные и отпущенные стали | P5 | 35ХН2МЛ | 780 | 257 | 2020 | 700 |  | 0.18 | 42 CrMo 4
49 | Конструкционные стали, 0,25% < C < 0,65%. Закаленные и отпущенные стали | P5 | 35ХНЛ | 686 | 238 | 2020 | 700 |  | 0.18 | 42 CrMo 4
50 | Конструкционные стали, 0,25% < C < 0,65%. Закаленные и отпущенные стали | P5 | 20ХГСНДМЛ | 560 | 238 | 2020 | 700 |  | 0.18 | 42 CrMo 4
51 | Конструкционные стали, 0,25% < C < 0,65%. Закаленные и отпущенные стали | P5 | 32Х06Л | 650 | 200 | 2020 | 700 |  | 0.18 | 42 CrMo 4
52 | Конструкционные стали, 0,25% < C < 0,65%. Закаленные и отпущенные стали | P5 | 35ХМЛ | 640 | 176 | 2020 | 700 |  | 0.18 | 42 CrMo 4
53 | Низколегированные конструкционные стали общего назначения, 0,25% < C < 0,65%. Низколегированные закаленные и отпущенные стали | P4 | 60 | 680 | 241 | 2000 | 660 |  | 0.15 | C 45E
54 | Низколегированные конструкционные стали общего назначения, 0,25% < C < 0,65%. Низколегированные закаленные и отпущенные стали | P4 | 40Г | 590 | 195 | 2000 | 660 |  | 0.15 | C 45E
55 | Низколегированные конструкционные стали общего назначения, 0,25% < C < 0,65%. Низколегированные закаленные и отпущенные стали | P4 | 50Г | 710 | 202 | 2000 | 660 |  | 0.15 | C 45E
56 | Низколегированные конструкционные стали общего назначения, 0,25% < C < 0,65%. Низколегированные закаленные и отпущенные стали | P4 | 60Г | 800 | 229 | 2000 | 660 |  | 0.15 | C 45E
57 | Низколегированные конструкционные стали общего назначения, 0,25% < C < 0,65%. Низколегированные закаленные и отпущенные стали | P4 | 65Г | 980 | 285 | 2000 | 660 |  | 0.15 | C 45E
58 | Низколегированные конструкционные стали общего назначения, 0,25% < C < 0,65%. Низколегированные закаленные и отпущенные стали | P4 | 35Г2 | 530 | 176 | 2000 | 660 |  | 0.15 | C 45E
59 | Низколегированные конструкционные стали общего назначения, 0,25% < C < 0,65%. Низколегированные закаленные и отпущенные стали | P4 | 40Г2 | 660 | 201 | 2000 | 660 |  | 0.15 | C 45E
60 | Низколегированные конструкционные стали общего назначения, 0,25% < C < 0,65%. Низколегированные закаленные и отпущенные стали | P4 | 45Г2 | 760 | 229 | 2000 | 660 |  | 0.15 | C 45E
61 | Низколегированные конструкционные стали общего назначения, 0,25% < C < 0,65%. Низколегированные закаленные и отпущенные стали | P4 | 50Г2 | 730 | 229 | 2000 | 660 |  | 0.15 | C 45E
62 | Ферритные/перлитные стали, C < 0.25%. Сварочные конструкционные стали. Поверхностно упрочненные стали | P3 | 18ХГТ | 530 | 157 | 1800 | 550 |  | 0.14 | 16 MnCr 5
63 | Низколегированные конструкционные стали общего назначения, 0,25% < C < 0,65%. Низколегированные закаленные и отпущенные стали | P4 | 15ХФ | 650 | 187 | 2000 | 660 |  | 0.15 | C 45E
64 | Ферритные/перлитные стали, C < 0.25%. Сварочные конструкционные стали. Поверхностно упрочненные стали | P3 | 20Х | 460 | 131 | 1800 | 550 |  | 0.14 | 16 MnCr 5
65 | Конструкционные стали, 0,25% < C < 0,65%. Закаленные и отпущенные стали | P5 | 30Х | 615 | 187 | 2020 | 700 |  | 0.18 | 42 CrMo 4
66 | Конструкционные стали, 0,25% < C < 0,65%. Закаленные и отпущенные стали | P5 | 35Х | 655 | 197 | 2020 | 700 |  | 0.18 | 42 CrMo 4
67 | Конструкционные стали, 0,25% < C < 0,65%. Закаленные и отпущенные стали | P5 | 30ХРА | 1050 | 241 | 2020 | 700 |  | 0.18 | 42 CrMo 4
68 | Конструкционные стали, 0,25% < C < 0,65%. Закаленные и отпущенные стали | P5 | 38ХА | 930 | 207 | 2020 | 700 |  | 0.18 | 42 CrMo 4
69 | Конструкционные стали, 0,25% < C < 0,65%. Закаленные и отпущенные стали | P5 | 40Х | 610 | 165 | 2020 | 700 |  | 0.18 | 42 CrMo 4
70 | Конструкционные стали, 0,25% < C < 0,65%. Закаленные и отпущенные стали | P5 | 45Х | 620 | 197 | 2020 | 700 |  | 0.18 | 42 CrMo 4
71 | Конструкционные стали, 0,25% < C < 0,65%. Закаленные и отпущенные стали | P5 | 50Х | 630 | 207 | 2020 | 700 |  | 0.18 | 42 CrMo 4
72 | Конструкционные стали, 0,25% < C < 0,65%. Закаленные и отпущенные стали | P5 | 20Х2Н4А | 880 | 259 | 2020 | 700 |  | 0.18 | 42 CrMo 4
73 | Низколегированные конструкционные стали общего назначения, 0,25% < C < 0,65%. Низколегированные закаленные и отпущенные стали | P4 | 20ХГНР | 1100 | 300 | 2000 | 660 |  | 0.15 | C 45E
74 | Низколегированные конструкционные стали общего назначения, 0,25% < C < 0,65%. Низколегированные закаленные и отпущенные стали | P4 | 20ХГР | 1000 | 300 | 2000 | 660 |  | 0.15 | C 45E
75 | Низколегированные конструкционные стали общего назначения, 0,25% < C < 0,65%. Низколегированные закаленные и отпущенные стали | P4 | 20ХГСА | 780 | 230 | 2000 | 660 |  | 0.15 | C 45E
76 | Низколегированные конструкционные стали общего назначения, 0,25% < C < 0,65%. Низколегированные закаленные и отпущенные стали | P4 | 20ХН2М | 1080 | 290 | 2000 | 660 |  | 0.15 | C 45E
77 | Низколегированные конструкционные стали общего назначения, 0,25% < C < 0,65%. Низколегированные закаленные и отпущенные стали | P4 | 20ХН3А | 835 | 256 | 2000 | 660 |  | 0.15 | C 45E
78 | Конструкционные стали, 0,25% < C < 0,65%. Закаленные и отпущенные стали | P5 | 20ХН4ФА | 880 | 269 | 2020 | 700 |  | 0.18 | 42 CrMo 4
79 | Низколегированные конструкционные стали общего назначения, 0,25% < C < 0,65%. Низколегированные закаленные и отпущенные стали | P4 | 20ХН | 780 | 233 | 2000 | 660 |  | 0.15 | C 45E
80 | Конструкционные стали, 0,25% < C < 0,65%. Закаленные и отпущенные стали | P5 | 40ХН | 690 | 204 | 2020 | 700 |  | 0.18 | 42 CrMo 4
81 | Конструкционные стали, 0,25% < C < 0,65%. Закаленные и отпущенные стали | P5 | 45ХН | 735 | 207 | 2020 | 700 |  | 0.18 | 42 CrMo 4
82 | Конструкционные стали, 0,25% < C < 0,65%. Закаленные и отпущенные стали | P5 | 50ХН | 700 | 195 | 2020 | 700 |  | 0.18 | 42 CrMo 4
83 | Низколегированные конструкционные стали общего назначения, 0,25% < C < 0,65%. Низколегированные закаленные и отпущенные стали | P4 | 12ХН2 | 780 | 249 | 2000 | 660 |  | 0.15 | C 45E
84 | Низколегированные конструкционные стали общего назначения, 0,25% < C < 0,65%. Низколегированные закаленные и отпущенные стали | P4 | 12ХН3А | 625 | 185 | 2000 | 660 |  | 0.15 | C 45E
85 | Низколегированные конструкционные стали общего назначения, 0,25% < C < 0,65%. Низколегированные закаленные и отпущенные стали | P4 | 12ХН2А | 625 | 185 | 2000 | 660 |  | 0.15 | C 45E
86 | Конструкционные стали, 0,25% < C < 0,65%. Закаленные и отпущенные стали | P5 | 12Х2Н4А | 625 | 185 | 2020 | 700 |  | 0.18 | 42 CrMo 4
87 | Низколегированные конструкционные стали общего назначения, 0,25% < C < 0,65%. Низколегированные закаленные и отпущенные стали | P4 | 20ХНР | 780 | 275 | 2000 | 660 |  | 0.15 | C 45E
88 | Низколегированные конструкционные стали общего назначения, 0,25% < C < 0,65%. Низколегированные закаленные и отпущенные стали | P4 | 25ХГСА | 850 | 250 | 2000 | 660 |  | 0.15 | C 45E
89 | Низколегированные конструкционные стали общего назначения, 0,25% < C < 0,65%. Низколегированные закаленные и отпущенные стали | P4 | 25ХГТ | 850 | 260 | 2000 | 660 |  | 0.15 | C 45E
90 | Конструкционные стали, 0,25% < C < 0,65%. Закаленные и отпущенные стали | P5 | 33ХС | 860 | 249 | 2020 | 700 |  | 0.18 | 42 CrMo 4
91 | Конструкционные стали, 0,25% < C < 0,65%. Закаленные и отпущенные стали | P5 | 38ХС | 830 | 255 | 2020 | 700 |  | 0.18 | 42 CrMo 4
92 | Конструкционные стали, 0,25% < C < 0,65%. Закаленные и отпущенные стали | P5 | 40ХС | 830 | 263 | 2020 | 700 |  | 0.18 | 42 CrMo 4
93 | Конструкционные стали, 0,25% < C < 0,65%. Закаленные и отпущенные стали | P5 | 30ХГСН2А | 860 | 255 | 2020 | 700 |  | 0.18 | 42 CrMo 4
94 | Конструкционные стали, 0,25% < C < 0,65%. Закаленные и отпущенные стали | P5 | 30ХН2МФА | 655 | 230 | 2020 | 700 |  | 0.18 | 42 CrMo 4
95 | Конструкционные стали, 0,25% < C < 0,65%. Закаленные и отпущенные стали | P5 | 30ХН3А | 830 | 241 | 2020 | 700 |  | 0.18 | 42 CrMo 4
96 | Конструкционные стали, 0,25% < C < 0,65%. Закаленные и отпущенные стали | P5 | 30ХН3М2ФА | 900 | 300 | 2020 | 700 |  | 0.18 | 42 CrMo 4
97 | Конструкционные стали, 0,25% < C < 0,65%. Закаленные и отпущенные стали | P5 | 30ХГТ | 860 | 364 | 2020 | 700 |  | 0.18 | 42 CrMo 4
98 | Конструкционные стали, 0,25% < C < 0,65%. Закаленные и отпущенные стали | P5 | 30ХГСА | 710 | 213 | 2020 | 700 |  | 0.18 | 42 CrMo 4
99 | Конструкционные стали, 0,25% < C < 0,65%. Закаленные и отпущенные стали | P5 | 35ХГСА | 710 | 213 | 2020 | 700 |  | 0.18 | 42 CrMo 4
100 | Конструкционные стали, 0,25% < C < 0,65%. Закаленные и отпущенные стали | P5 | 30ХМ | 930 | 249 | 2020 | 700 |  | 0.18 | 42 CrMo 4
101 | Конструкционные стали, 0,25% < C < 0,65%. Закаленные и отпущенные стали | P5 | 30ХМА | 930 | 249 | 2020 | 700 |  | 0.18 | 42 CrMo 4
102 | Конструкционные стали, 0,25% < C < 0,65%. Закаленные и отпущенные стали | P5 | 40ХФА | 685 | 241 | 2020 | 700 |  | 0.18 | 42 CrMo 4
103 | Низколегированные конструкционные стали общего назначения, 0,25% < C < 0,65%. Низколегированные закаленные и отпущенные стали | P4 | 47ГТ | 630 | 255 | 2000 | 660 |  | 0.15 | C 45E
104 | Ферритные/перлитные стали, C < 0.25%. Сварочные конструкционные стали. Поверхностно упрочненные стали | P3 | 12ХМ | 455 | 136 | 1800 | 550 |  | 0.14 | 16 MnCr 5
105 | Ферритные/перлитные стали, C < 0.25%. Сварочные конструкционные стали. Поверхностно упрочненные стали | P3 | 12Х1МФ | 460 | 138 | 1800 | 550 |  | 0.14 | 16 MnCr 5
106 | Ферритные/перлитные стали, C < 0.25%. Сварочные конструкционные стали. Поверхностно упрочненные стали | P3 | 15ХМ | 460 | 138 | 1800 | 550 |  | 0.14 | 16 MnCr 5
107 | Конструкционные стали, 0,25% < C < 0,65%. Закаленные и отпущенные стали | P5 | 15Х5М | 390 | 170 | 2020 | 700 |  | 0.18 | 42 CrMo 4
108 | Конструкционные стали, 0,25% < C < 0,65%. Закаленные и отпущенные стали | P5 | 20Х3МВФ | 530 | 157 | 2020 | 700 |  | 0.18 | 42 CrMo 4
109 | Низколегированные конструкционные стали общего назначения, 0,25% < C < 0,65%. Низколегированные закаленные и отпущенные стали | P4 | 25Х1МФ | 880 | 229 | 2000 | 660 |  | 0.15 | C 45E
110 | Низколегированные конструкционные стали общего назначения, 0,25% < C < 0,65%. Низколегированные закаленные и отпущенные стали | P4 | 25Х2М1Ф | 900 | 256 | 2000 | 660 |  | 0.15 | C 45E
111 | Низколегированные конструкционные стали общего назначения, 0,25% < C < 0,65%. Низколегированные закаленные и отпущенные стали | P4 | 65 | 980 | 255 | 2000 | 660 |  | 0.15 | C 45E
112 | Низколегированные упрочненные стали, C > 0.65%. Низколегированные пружинные и подшипниковые стали | P6 | 70 | 1030 | 269 | 2100 | 600 |  | 0.17 | C 100S
113 | Низколегированные упрочненные стали, C > 0.65%. Низколегированные пружинные и подшипниковые стали | P6 | 85 | 1130 | 290 | 2100 | 600 |  | 0.17 | C 100S
114 | Низколегированные конструкционные стали общего назначения, 0,25% < C < 0,65%. Низколегированные закаленные и отпущенные стали | P4 | 60Г | 860 | 229 | 2000 | 660 |  | 0.15 | C 45E
115 | Конструкционные стали, 0,25% < C < 0,65%. Закаленные и отпущенные стали | P5 | 55ХГР | 1270 | 302 | 2020 | 700 |  | 0.18 | 42 CrMo 4
116 | Конструкционные стали, 0,25% < C < 0,65%. Закаленные и отпущенные стали | P5 | 55С2 | 890 | 262 | 2020 | 700 |  | 0.18 | 42 CrMo 4
117 | Конструкционные стали, 0,25% < C < 0,65%. Закаленные и отпущенные стали | P5 | 60С2А | 1100 | 302 | 2020 | 700 |  | 0.18 | 42 CrMo 4
118 | Конструкционные стали, 0,25% < C < 0,65%. Закаленные и отпущенные стали | P5 | 50ХГА | 1177 | 269 | 2020 | 700 |  | 0.18 | 42 CrMo 4
119 | Конструкционные стали, 0,25% < C < 0,65%. Закаленные и отпущенные стали | P5 | 50ХФА | 900 | 269 | 2020 | 700 |  | 0.18 | 42 CrMo 4
120 | Конструкционные стали, 0,25% < C < 0,65%. Закаленные и отпущенные стали | P5 | 50ХГФА | 1000 | 269 | 2020 | 700 |  | 0.18 | 42 CrMo 4
121 | Упрочненные стали, C > 0.65%. Пружинные и подшипниковые стали | P7 | 60С2ХА | 1470 | 321 | 2160 | 650 |  | 0.17 | 100 Cr 6
122 | Упрочненные стали, C > 0.65%. Пружинные и подшипниковые стали | P7 | 60С2ХФА | 1670 | 321 | 2160 | 650 |  | 0.17 | 100 Cr 6
123 | Упрочненные стали, C > 0.65%. Пружинные и подшипниковые стали | P7 | 65С2ВА | 1860 | 321 | 2160 | 650 |  | 0.17 | 100 Cr 6
124 | Упрочненные стали, C > 0.65%. Пружинные и подшипниковые стали | P7 | 60С2Н2А | 1470 | 302 | 2160 | 650 |  | 0.17 | 100 Cr 6
125 | Низколегированные упрочненные стали, C > 0.65%. Низколегированные пружинные и подшипниковые стали | P6 | У7 | 620 | 187 | 2100 | 600 |  | 0.17 | C 100S
126 | Низколегированные упрочненные стали, C > 0.65%. Низколегированные пружинные и подшипниковые стали | P6 | У7А | 620 | 187 | 2100 | 600 |  | 0.17 | C 100S
127 | Низколегированные упрочненные стали, C > 0.65%. Низколегированные пружинные и подшипниковые стали | P6 | У8 | 620 | 187 | 2100 | 600 |  | 0.17 | C 100S
128 | Низколегированные упрочненные стали, C > 0.65%. Низколегированные пружинные и подшипниковые стали | P6 | У8А | 620 | 187 | 2100 | 600 |  | 0.17 | C 100S
129 | Конструкционные стали, 0,25% < C < 0,65%. Закаленные и отпущенные стали | P5 | 55ХГР | 1270 | 285 | 2020 | 700 |  | 0.18 | 42 CrMo 4
130 | Конструкционные стали, 0,25% < C < 0,65%. Закаленные и отпущенные стали | P5 | 60ХН | 680 | 229 | 2020 | 700 |  | 0.18 | 42 CrMo 4
131 | Конструкционные стали, 0,25% < C < 0,65%. Закаленные и отпущенные стали | P5 | 45ХНМ | 690 | 197 | 2020 | 700 |  | 0.18 | 42 CrMo 4
132 | Конструкционные стали, 0,25% < C < 0,65%. Закаленные и отпущенные стали | P5 | 60ХГ | 670 | 265 | 2020 | 700 |  | 0.18 | 42 CrMo 4
133 | Ферритные и мартенситные нержавеющие стали | P11 | 08Х13 | 590 | 154 | 2000 | 675 |  | 0.15 | X 20 Cr 13
134 | Ферритные и мартенситные нержавеющие стали | P11 | 12Х13 | 730 | 235 | 2000 | 675 |  | 0.15 | X 20 Cr 13
135 | Ферритные и мартенситные нержавеющие стали | P11 | 08Х17Т | 440 | 160 | 2000 | 675 |  | 0.15 | X 20 Cr 13
136 | Ферритные и мартенситные нержавеющие стали | P11 | 12Х17 | 390 | 150 | 2000 | 675 |  | 0.15 | X 20 Cr 13
137 | Конструкционные стали, 0,25% < C < 0,65%. Закаленные и отпущенные стали | P5 | 25Х2НМЛ | 750 | 260 | 2020 | 700 |  | 0.18 | 42 CrMo 4
138 | Высоколегированные аустенитные и дуплексные нержавеющие стали | M4 | 20Х25Н19С2Л | 491 | 145 | 2230 |  |  | 0.16 | X 2 CrNiMoN 22 5 3
139 | Низколегированные конструкционные стали общего назначения, 0,25% < C < 0,65%. Низколегированные закаленные и отпущенные стали | P4 | 08ГДНФЛ | 441 | 152 | 2000 | 660 |  | 0.15 | C 45E
140 | Ферритные/перлитные стали, C < 0.25%. Сварочные конструкционные стали. Поверхностно упрочненные стали | P3 | 45Л | 540 | 192 | 1800 | 550 |  | 0.14 | 16 MnCr 5
141 | Ферритные/перлитные стали, C < 0.25%. Сварочные конструкционные стали. Поверхностно упрочненные стали | P3 | 40ХЛ | 630 | 202 | 1800 | 550 |  | 0.14 | 16 MnCr 5
142 | Ферритные/перлитные стали, C < 0.25%. Сварочные конструкционные стали. Поверхностно упрочненные стали | P3 | 45ФЛ | 600 | 160 | 1800 | 550 |  | 0.14 | 16 MnCr 5
143 | Ферритные/перлитные стали, C < 0.25%. Сварочные конструкционные стали. Поверхностно упрочненные стали | P3 | 50Л | 580 | 200 | 1800 | 550 |  | 0.14 | 16 MnCr 5
144 | Конструкционные стали, 0,25% < C < 0,65%. Закаленные и отпущенные стали | P5 | 35ХГСЛ | 520 | 220 | 2020 | 700 |  | 0.18 | 42 CrMo 4
145 | Ферритные/перлитные стали, C < 0.25%. Сварочные конструкционные стали. Поверхностно упрочненные стали | P3 | 40Л | 550 | 200 | 1800 | 550 |  | 0.14 | 16 MnCr 5
146 | Ферритные/перлитные стали, C < 0.25%. Сварочные конструкционные стали. Поверхностно упрочненные стали | P3 | 35Л | 470 | 160 | 1800 | 550 |  | 0.14 | 16 MnCr 5
147 | Ферритные/перлитные стали, C < 0.25%. Сварочные конструкционные стали. Поверхностно упрочненные стали | P3 | 55Л | 590 | 201 | 1800 | 550 |  | 0.14 | 16 MnCr 5
148 | Низколегированные конструкционные стали общего назначения, 0,25% < C < 0,65%. Низколегированные закаленные и отпущенные стали | P4 | 12ДН2ФЛ | 707 | 200 | 2000 | 660 |  | 0.15 | C 45E
149 | Низколегированные конструкционные стали общего назначения, 0,25% < C < 0,65%. Низколегированные закаленные и отпущенные стали | P4 | 14Х2ГМРЛ | 690 | 186 | 2000 | 660 |  | 0.15 | C 45E
150 | Высоколегированные аустенитные и дуплексные нержавеющие стали | M4 | 20Х20Н14С2Л | 491 | 146 | 2230 |  |  | 0.16 | X 2 CrNiMoN 22 5 3
151 | Упрочненные стали, C > 0.65%. Пружинные и подшипниковые стали | P7 | 80ГСЛ | 1020 | 248 | 2160 | 650 |  | 0.17 | 100 Cr 6
152 | Ферритные/перлитные стали, C < 0.25%. Сварочные конструкционные стали. Поверхностно упрочненные стали | P3 | 58 | 600 | 255 | 1800 | 550 |  | 0.14 | 16 MnCr 5
153 | Низколегированные упрочненные стали, C > 0.65%. Низколегированные пружинные и подшипниковые стали | P6 | 75 | 1080 | 263 | 2100 | 600 |  | 0.17 | C 100S
154 | Конструкционные стали, 0,25% < C < 0,65%. Закаленные и отпущенные стали | P5 | 34ХН1М | 650 | 220 | 2020 | 700 |  | 0.18 | 42 CrMo 4
155 | Конструкционные стали, 0,25% < C < 0,65%. Закаленные и отпущенные стали | P5 | 34ХН3М | 640 | 220 | 2020 | 700 |  | 0.18 | 42 CrMo 4
156 | Конструкционные стали, 0,25% < C < 0,65%. Закаленные и отпущенные стали | P5 | 35ХН1М2ФА | 785 | 271 | 2020 | 700 |  | 0.18 | 42 CrMo 4
157 | Конструкционные стали, 0,25% < C < 0,65%. Закаленные и отпущенные стали | P5 | 36Х2Н2МФА | 930 | 331 | 2020 | 700 |  | 0.18 | 42 CrMo 4
158 | Конструкционные стали, 0,25% < C < 0,65%. Закаленные и отпущенные стали | P5 | 38Х2МЮА | 800 | 259 | 2020 | 700 |  | 0.18 | 42 CrMo 4
159 | Конструкционные стали, 0,25% < C < 0,65%. Закаленные и отпущенные стали | P5 | 38Х2Н2МА | 650 | 210 | 2020 | 700 |  | 0.18 | 42 CrMo 4
160 | Конструкционные стали, 0,25% < C < 0,65%. Закаленные и отпущенные стали | P5 | 38Х2Н3М | 1000 | 300 | 2020 | 700 |  | 0.18 | 42 CrMo 4
161 | Конструкционные стали, 0,25% < C < 0,65%. Закаленные и отпущенные стали | P5 | 38Х2НМ | 740 | 235 | 2020 | 700 |  | 0.18 | 42 CrMo 4
162 | Конструкционные стали, 0,25% < C < 0,65%. Закаленные и отпущенные стали | P5 | 38Х2НМФ | 840 | 243 | 2020 | 700 |  | 0.18 | 42 CrMo 4
163 | Конструкционные стали, 0,25% < C < 0,65%. Закаленные и отпущенные стали | P5 | 38ХГН | 640 | 215 | 2020 | 700 |  | 0.18 | 42 CrMo 4
164 | Конструкционные стали, 0,25% < C < 0,65%. Закаленные и отпущенные стали | P5 | 38ХМА | 980 | 290 | 2020 | 700 |  | 0.18 | 42 CrMo 4
165 | Конструкционные стали, 0,25% < C < 0,65%. Закаленные и отпущенные стали | P5 | 38ХН3МА | 785 | 271 | 2020 | 700 |  | 0.18 | 42 CrMo 4
166 | Конструкционные стали, 0,25% < C < 0,65%. Закаленные и отпущенные стали | P5 | 38ХН3МФА | 835 | 331 | 2020 | 700 |  | 0.18 | 42 CrMo 4
167 | Конструкционные стали, 0,25% < C < 0,65%. Закаленные и отпущенные стали | P5 | 40ХН2МА | 880 | 269 | 2020 | 700 |  | 0.18 | 42 CrMo 4
168 | Конструкционные стали, 0,25% < C < 0,65%. Закаленные и отпущенные стали | P5 | 40Х2Н2МА | 560 | 231 | 2020 | 700 |  | 0.18 | 42 CrMo 4
169 | Конструкционные стали, 0,25% < C < 0,65%. Закаленные и отпущенные стали | P5 | 45ХН2МФА | 770 | 255 | 2020 | 700 |  | 0.18 | 42 CrMo 4
170 | Конструкционные стали, 0,25% < C < 0,65%. Закаленные и отпущенные стали | P5 | 18Х2Н4ВА | 860 | 269 | 2020 | 700 |  | 0.18 | 42 CrMo 4
171 | Конструкционные стали, 0,25% < C < 0,65%. Закаленные и отпущенные стали | P5 | 18Х2Н4МА | 880 | 275 | 2020 | 700 |  | 0.18 | 42 CrMo 4
172 | Конструкционные стали, 0,25% < C < 0,65%. Закаленные и отпущенные стали | P5 | 14Х2ГМР | 760 | 207 | 2020 | 700 |  | 0.18 | 42 CrMo 4
173 | Низколегированные упрочненные стали, C > 0.65%. Низколегированные пружинные и подшипниковые стали | P6 | У9А | 620 | 187 | 2100 | 600 |  | 0.17 | C 100S
174 | Низколегированные упрочненные стали, C > 0.65%. Низколегированные пружинные и подшипниковые стали | P6 | У10 | 700 | 197 | 2100 | 600 |  | 0.17 | C 100S
175 | Низколегированные упрочненные стали, C > 0.65%. Низколегированные пружинные и подшипниковые стали | P6 | У10А | 700 | 197 | 2100 | 600 |  | 0.17 | C 100S
176 | Упрочненные стали, C > 0.65%. Пружинные и подшипниковые стали | P7 | 9Х1 | 680 | 192 | 2160 | 650 |  | 0.17 | 100 Cr 6
177 | Упрочненные стали, C > 0.65%. Пружинные и подшипниковые стали | P7 | ХВ4Ф | 800 | 255 | 2160 | 650 |  | 0.17 | 100 Cr 6
178 | Упрочненные стали, C > 0.65%. Пружинные и подшипниковые стали | P7 | 9ХС | 790 | 221 | 2160 | 650 |  | 0.17 | 100 Cr 6
179 | Упрочненные стали, C > 0.65%. Пружинные и подшипниковые стали | P7 | ХВГ | 760 | 235 | 2160 | 650 |  | 0.17 | 100 Cr 6
180 | Упрочненные стали, C > 0.65%. Пружинные и подшипниковые стали | P7 | 9ХВГ | 750 | 241 | 2160 | 650 |  | 0.17 | 100 Cr 6
181 | Упрочненные стали, C > 0.65%. Пружинные и подшипниковые стали | P7 | 9Х2 | 680 | 182 | 2160 | 650 |  | 0.17 | 100 Cr 6
182 | Упрочненные стали, C > 0.65%. Пружинные и подшипниковые стали | P7 | 90ХФ | 680 | 182 | 2160 | 650 |  | 0.17 | 100 Cr 6
183 | Упрочненные стали, C > 0.65%. Пружинные и подшипниковые стали | P7 | 9Х2МФ | 610 | 189 | 2160 | 650 |  | 0.17 | 100 Cr 6
184 | Упрочненные стали, C > 0.65%. Пружинные и подшипниковые стали | P7 | 75ХМ | 750 | 225 | 2160 | 650 |  | 0.17 | 100 Cr 6
185 | Упрочненные стали, C > 0.65%. Пружинные и подшипниковые стали | P7 | 75ХСМФ | 750 | 225 | 2160 | 650 |  | 0.17 | 100 Cr 6
186 | Инструментальные стали. Быстрорежущая сталь | P8 | 60Х2СМФ | 910 | 270 | 2400 | 700 |  | 0.2 | X 40 CrMoV 5 1
187 | Инструментальные стали. Быстрорежущая сталь | P8 | 60ХСМФ | 940 | 278 | 2400 | 700 |  | 0.2 | X 40 CrMoV 5 1
188 | Ферритные и мартенситные нержавеющие стали | P11 | 20Х13 | 500 | 241 | 2000 | 675 |  | 0.15 | X 20 Cr 13
189 | Ферритные и мартенситные нержавеющие стали | P11 | 30Х13 | 600 | 241 | 2000 | 675 |  | 0.15 | X 20 Cr 13
190 | Ферритные и мартенситные нержавеющие стали | P11 | 40Х13 | 735 | 340 | 2000 | 675 |  | 0.15 | X 20 Cr 13
191 | Ферритные и мартенситные нержавеющие стали | P11 | 20Х17Н2 | 813 | 285 | 2000 | 675 |  | 0.15 | X 20 Cr 13
192 | Ферритные и мартенситные нержавеющие стали | P11 | 20Х13Л | 730 | 241 | 2000 | 675 |  | 0.15 | X 20 Cr 13
192 | Инструментальные стали. Быстрорежущая сталь | P8 | Х12 | 780 | 255 | 2400 | 700 |  | 0.2 | X 40 CrMoV 5 1
192 | Ферритные и мартенситные нержавеющие стали | P11 | 15Х28 | 450 | 160 | 2000 | 675 |  | 0.15 | X 20 Cr 13
192 | Низколегированные аустенитные нержавеющие стали | M2 | 08Х18Н10 | 470 | 170 | 1920 |  |  | 0.18 | X 5 CrNiS 18 10
192 | Ферритные и мартенситные нержавеющие стали | P11 | 08Х18Т1 | 460 | 165 | 2000 | 675 |  | 0.15 | X 20 Cr 13
192 | Ферритные и мартенситные нержавеющие стали | P11 | 10Х14АГ15 | 740 | 245 | 2000 | 675 |  | 0.15 | X 20 Cr 13
192 | Низколегированные аустенитные нержавеющие стали | M2 | 10Х14Г14Н4Т | 640 | 205 | 1920 |  |  | 0.18 | X 5 CrNiS 18 10
192 | Инструментальные стали. Быстрорежущая сталь | P8 | Х6ВФ | 241 | 299 | 2400 | 700 |  | 0.2 | X 40 CrMoV 5 1
192 | Инструментальные стали. Быстрорежущая сталь | P8 | Х12ВМ | 780 | 255 | 2400 | 700 |  | 0.2 | X 40 CrMoV 5 1
192 | Инструментальные стали. Быстрорежущая сталь | P8 | Х12МФ | 780 | 255 | 2400 | 700 |  | 0.2 | X 40 CrMoV 5 1
193 | Инструментальные стали. Быстрорежущая сталь | P8 | Х12Ф1 | 780 | 255 | 2400 | 700 |  | 0.2 | X 40 CrMoV 5 1
194 | Упрочненные стали, C > 0.65%. Пружинные и подшипниковые стали | P7 | 90ХМФ | 610 | 189 | 2160 | 650 |  | 0.17 | 100 Cr 6
195 | Упрочненные стали, C > 0.65%. Пружинные и подшипниковые стали | P7 | 75ХМФ | 600 | 170 | 2160 | 650 |  | 0.17 | 100 Cr 6
196 | Инструментальные стали. Быстрорежущая сталь | P8 | Р18 | 835 | 220 | 2400 | 700 |  | 0.2 | X 40 CrMoV 5 1
197 | Инструментальные стали. Быстрорежущая сталь | P8 | Р6М5 | 900 | 255 | 2400 | 700 |  | 0.2 | X 40 CrMoV 5 1
198 | Инструментальные стали. Быстрорежущая сталь | P8 | Р6М5К5 | 850 | 269 | 2400 | 700 |  | 0.2 | X 40 CrMoV 5 1
199 | Инструментальные стали. Быстрорежущая сталь | P8 | Р9 | 840 | 230 | 2400 | 700 |  | 0.2 | X 40 CrMoV 5 1
200 | Инструментальные стали. Быстрорежущая сталь | P8 | Р9М4К8 | 960 | 285 | 2400 | 700 |  | 0.2 | X 40 CrMoV 5 1
201 | Ферритные и мартенситные нержавеющие стали | P11 | 95Х18 | 700 | 215 | 2000 | 675 |  | 0.15 | X 20 Cr 13
202 | Высоколегированные аустенитные и дуплексные нержавеющие стали | M4 | 40Х24Н12СЛ | 575 | 165 | 2230 |  |  | 0.16 | X 2 CrNiMoN 22 5 3
203 | Низколегированные аустенитные нержавеющие стали | M2 | 08Х18Н10Т | 700 | 179 | 1920 |  |  | 0.18 | X 5 CrNiS 18 10
204 | Среднелегированные аустенитные нержавеющие стали | M3 | 10Х17Н13М2Т | 510 | 200 | 2070 |  |  | 0.17 | X 2 CrNiMo 18 14 3
205 | Низколегированные аустенитные нержавеющие стали | M2 | 12Х18Н9 | 490 | 179 | 1920 |  |  | 0.18 | X 5 CrNiS 18 10
206 | Низколегированные аустенитные нержавеющие стали | M2 | 12Х18Н10Т | 610 | 169 | 1920 |  |  | 0.18 | X 5 CrNiS 18 10
207 | Высоколегированные аустенитные и дуплексные нержавеющие стали | M4 | 12Х25Н16Г7АР | 690 | 179 | 2230 |  |  | 0.16 | X 2 CrNiMoN 22 5 3
208 | Ферритные и мартенситные нержавеющие стали | P11 | 13Х11Н2В2МФ | 1080 | 320 | 2000 | 675 |  | 0.15 | X 20 Cr 13
209 | Ферритные и мартенситные нержавеющие стали | P11 | 14Х17Н2 | 784 | 330 | 2000 | 675 |  | 0.15 | X 20 Cr 13
210 | Ферритные и мартенситные нержавеющие стали | P11 | 15Х12ВНМФ | 740 | 230 | 2000 | 675 |  | 0.15 | X 20 Cr 13
211 | Высоколегированные аустенитные и дуплексные нержавеющие стали | M4 | 17Х18Н9 | 880 | 261 | 2230 |  |  | 0.16 | X 2 CrNiMoN 22 5 3
212 | Ферритные и мартенситные нержавеющие стали | P11 | 20Х12ВНМФ | 610 | 187 | 2000 | 675 |  | 0.15 | X 20 Cr 13
213 | Ферритные и мартенситные нержавеющие стали | P11 | 25Х13Н2 | 830 | 245 | 2000 | 675 |  | 0.15 | X 20 Cr 13
214 | Низколегированные аустенитные нержавеющие стали | M2 | 12Х18Н9ТЛ | 490 | 156 | 1920 |  |  | 0.18 | X 5 CrNiS 18 10
215 | Низколегированные аустенитные нержавеющие стали | M2 | 10Х18Н9Л | 450 | 150 | 1920 |  |  | 0.18 | X 5 CrNiS 18 10
216 | Поверхностно упрочнённые стали | H3 | 07Х16Н6 | 940 | 379 | 2070 |  | 60 | 0.14
217 | Труднообрабатываемые высоколегированные и дуплексные нержавеющие стали | M5 | 08Х15Н24В4ТР | 750 | 240 | 2510 |  |  | 0.13 | X 2 CrNiMoN 25 7 4
218 | Среднелегированные аустенитные нержавеющие стали | M3 | 08Х17Н13М2Т | 490 | 156 | 2070 |  |  | 0.17 | X 2 CrNiMo 18 14 3
219 | Ферритные и мартенситные нержавеющие стали | P11 | 08Х18Г8Н2Т | 810 | 325 | 2000 | 675 |  | 0.15 | X 20 Cr 13
220 | Высоколегированные аустенитные и дуплексные нержавеющие стали | M4 | 20Х20Н14С2 | 590 | 175 | 2230 |  |  | 0.16 | X 2 CrNiMoN 22 5 3
221 | Высоколегированные аустенитные и дуплексные нержавеющие стали | M4 | 20Х23Н18 | 610 | 178 | 2230 |  |  | 0.16 | X 2 CrNiMoN 22 5 3
222 | Труднообрабатываемые высоколегированные и дуплексные нержавеющие стали | M5 | 20Х25Н20С2 | 610 | 178 | 2510 |  |  | 0.13 | X 2 CrNiMoN 25 7 4
223 | Инструментальные стали. Быстрорежущая сталь | P8 | ХН35ВТ | 951 | 269 | 2400 | 700 |  | 0.2 | X 40 CrMoV 5 1
224 | Высоколегированные аустенитные и дуплексные нержавеющие стали | M4 | 08Х22Н6Т | 610 | 169 | 2230 |  |  | 0.16 | X 2 CrNiMoN 22 5 3
225 | Высоколегированные аустенитные и дуплексные нержавеющие стали | M4 | 31Х19Н9МВБТ | 590 | 175 | 2230 |  |  | 0.16 | X 2 CrNiMoN 22 5 3
226 | Высоколегированные аустенитные и дуплексные нержавеющие стали | M4 | 37Х12Н8Г8МФБ | 951 | 269 | 2230 |  |  | 0.16 | X 2 CrNiMoN 22 5 3
227 | Ферритные и мартенситные нержавеющие стали | P11 | 40Х10С2М | 850 | 250 | 2000 | 675 |  | 0.15 | X 20 Cr 13
228 | Высоколегированные аустенитные и дуплексные нержавеющие стали | M4 | 40Х15Н7Г7Ф2МС | 880 | 350 | 2230 |  |  | 0.16 | X 2 CrNiMoN 22 5 3
229 | Высоколегированные аустенитные и дуплексные нержавеющие стали | M4 | 45Х14Н14В2М | 710 | 235 | 2230 |  |  | 0.16 | X 2 CrNiMoN 22 5 3
230 | Труднообрабатываемые высоколегированные и дуплексные нержавеющие стали | M5 | 06ХН28МДТ | 510 | 200 | 2510 |  |  | 0.13 | X 2 CrNiMoN 25 7 4
231 | Высоколегированные аустенитные и дуплексные нержавеющие стали | M4 | 03Х23Н6М2 | 520 | 210 | 2230 |  |  | 0.16 | X 2 CrNiMoN 22 5 3
232 | Труднообрабатываемые высоколегированные и дуплексные нержавеющие стали | M5 | 03Х21Н21М4ТБ | 490 | 200 | 2510 |  |  | 0.13 | X 2 CrNiMoN 25 7 4
233 | Высоколегированные аустенитные и дуплексные нержавеющие стали | M4 | 03Х22Н6М2 | 590 | 200 | 2230 |  |  | 0.16 | X 2 CrNiMoN 22 5 3

## Лист3
HB | Rm
76 | 255 | 264.1874 | 252.4566 | 1707.227 | 496
80.7 | 270 | 279.250054 | 268.9002
85.5 | 285 | 294.66055 | 285.6476
90.2 | 305 | 309.776784 | 302.0025
95 | 320 | 325.242 | 318.6627
99.8 | 335 | 340.734864 | 335.2814
105 | 350 | 357.55 | 353.2403
109 | 370 | 370.5068 | 367.0245
114 | 385 | 386.7298 | 384.2193
119 | 400 | 402.9828 | 401.3765
124 | 415 | 419.2658 | 418.4981
128 | 430 | 432.3138 | 432.1708
133 | 450 | 448.6508 | 449.2328
138 | 465 | 465.0178 | 466.2643
143 | 480 | 481.4148 | 483.2673
147 | 495 | 494.554 | 496.8502
152 | 510 | 511.005 | 513.8062
156 | 530 | 524.1874 | 527.354
162 | 545 | 543.997 | 547.6494
166 | 560 | 557.2274 | 561.1636
171 | 575 | 573.7924 | 578.0396
176 | 595 | 590.3874 | 594.8988
181 | 610 | 607.0124 | 611.7429
185 | 625 | 620.334 | 625.2085
190 | 640 | 637.013 | 642.02979
195 | 660 | 653.722 | 658.8407
199 | 675 | 667.1108 | 672.2832
204 | 690 | 683.8738 | 689.0797
209 | 705 | 700.6668 | 705.8706
214 | 720 | 717.4898 | 722.6574
219 | 740 | 734.3428 | 739.4417
223 | 755 | 747.8468 | 752.8685
228 | 770 | 764.7538 | 769.6525
233 | 785 | 781.6908 | 786.4385
238 | 800 | 798.6578 | 803.2281
242 | 820 | 812.253 | 816.6633
247 | 835 | 829.274 | 833.4632
252 | 850 | 846.325 | 850.2709
257 | 865 | 863.406 | 867.0879
261 | 880 | 877.0924 | 880.5493
266 | 895 | 894.2274 | 897.3869
271 | 915 | 911.3924 | 914.238
276 | 930 | 928.5874 | 931.1039
280 | 950 | 942.365 | 944.60844
285 | 965 | 959.614 | 961.5049
295 | 995 | 994.202 | 995.3558
304 | 1030 | 1025.4338 | 1025.895
314 | 1060 | 1060.2498 | 1059.92
323 | 1095 | 1091.6868 | 1090.633
333 | 1125 | 1126.7308 | 1124.87
342 | 1155 | 1158.373 | 1155.79
352 | 1190 | 1193.645 | 1190.275
361 | 1220 | 1225.4924 | 1221.435
371 | 1255 | 1260.9924 | 1256.203
380 | 1290 | 1293.045 | 1287.63364
390 | 1320 | 1328.773 | 1322.71859
399 | 1350 | 1361.0308 | 1354.448
409 | 1385 | 1396.9868 | 1389.881
418 | 1420 | 1429.4498 | 1421.938
428 | 1455 | 1465.6338 | 1457.75
437 | 1485 | 1498.302 | 1490.16
447 | 1520 | 1534.714 | 1526.378
456 | 1555 | 1567.5874 | 1559.166
466 | 1595 | 1604.2274 | 1595.817
475 | 1630 | 1637.306 | 1629.007
485 | 1665 | 1674.174 | 1666.117
494 | 1700 | 1707.4578 | 1699.729
504 | 1740 | 1744.5538 | 1737.321
513 | 1775 | 1778.0428 | 1771.377
523 | 1810 | 1815.3668 | 1809.472
532 | 1845 | 1849.061 | 1843.99
542 | 1880 | 1886.613 | 1882.609
551 | 1920 | 1920.5124 | 1917.607
561 | 1965 | 1958.2924 | 1956.767
570 | 1995 | 1992.397 | 1992.26099
580 | 2030 | 2030.405 | 2031.98004
589 | 2070 | 2064.7148 | 2067.984
599 | 2105 | 2102.9508 | 2108.277
608 | 2145 | 2137.4658 | 2144.803
618 | 2180 | 2175.9298 | 2185.684