## Лист1
Таблица "SPLAV" (Рекомендуемая применяемость сплавов)
* указывает основную применяемость , а значения диапазон применяемости по твердости материала
применимость для обработки стр 28
SPLAV | SMG_P | SMG_M | SMG_K | SMG_N | SMG_S | SMG_H | purpose
TP0501 | P10 * |  | K20 |  |  |  | для обработки сталей, в первую очередь легированных сталей для сухой обработки
TP1501 | P20 * |  | K20 |  |  | H20 | для точения сталей, в т.ч. и для других групп материалов
TP2501 | P30 * | M20 | K30 |  |  |  | для токарных операций по стали, нержавеющей стали и чугуну
TP3501 | P40 * | M30 |  |  |  |  | универсальнй для точения сталей и нержавеющих сталей, особенно при прерывистом резании
TP200 | P30 * | M30 | K40 |  |  |  | Универсальный сплав для обработки стали, нержавеющей стали и чугуна
TP40 | P40 * | M40 * |  |  |  |  | для сталей, нержавеющих сталей и суперсплавов в трудных условиях (особенно отливок и поковок).
TH1500 |  |  | K10 |  |  | H10 * | для заготовок с элементами закаленной стали, также подходит для чистовой обработки чугуна
TM2000 | P30 | M20 * |  |  |  |  | Износостойкий оптимизированный сплав для обработки нержавеющей стали и мягких сталей.
TM4000 | P40 | M40 * |  |  |  |  | для обработки нержавеющих сталей и других типов сталей.
TK0501 |  |  | K10 * |  |  | H20 | для обработки серого и ковкого чугуна
TK1501 | P20 * | M10 | K30 * |  |  |  | для обработки чугуна с шаровидным графитом, также применяется для прерывистого резания и нежесткой сборки.
TH1000 |  |  |  |  | S10 * | H10 * | для заготовок с элементами закаленной стали, а также из суперсплавов. Используется при прерывистом резании и обработке закаленных материалов.
TS2000 | P20 | M10 * | K20 |  | S20 * | H30 | для чистовой обработке суперсплавов, титана, а также ряда нержавеющих сталей
TS2050 |  | M10 |  |  | S10 * | H20 | для чистовой и получистовой обработки суперсплавов.
TS2500 | P20 | M20 |  |  |  |  | для чернового точения титана и суперсплавов
CP200 | P20 | M20 * | K20 |  | S20 * |  | для финишных операций в суперсплавах и титане. Также применяется при обработке нержавеющих сталей.
CP500 | P40 | M40 * | K40 |  | S30 |  | для чистовой и промежуточной обработки нержавеющих сталей, также применяется для обработки сталей и алюминиевых сплавов. Демонстрирует особенно хорошие показатели обработки при прерывистом резании.
CP600 | P50 | M40 * |  |  | S30 |  | для обработки сталей и нержавеющих сталей. Обычно применяется в случаях, когда требуется повышенная прочность кромки, например, при прерывистом резании.
HX |  | M20 | K20 | N20 |  | H30 | для обработки чугуна и закаленной стали, также демонстрирует хорошие результаты при обработке цветных металлов
KX |  |  |  | N20 * |  |  | для обработки алюминия и других цветных металлов.
883 |  | M20 | K30 | N30 | S30 * | H30 | для чернового точения титана и суперсплавов.
890 |  | M10 | K20 | N20 | S20 * | H30 | для обработки титана и суперсплавов, также может применяться и для обработки других материалов
TP1020 | P20 * | [5 empty] | Износостойкий кермет, предназначен для чистовых операций с высокой производительностью и предсказуемостью, главным образом по стали и нержавеющей стали.
TP1030 | P20 * | M10 |  |  |  |  | Кермет, высоко износостойкий сплав для операций с высокими требованиями к качеству поверхности и производительности, в основном применяется для обработки сталей и нержавеющих сталей.